## Inhoudsopgave
Inhoudsopgave
Gelaste draadbuizen | 2
Gelaste 'Klasse A' buis S235JR Zwart glad | 2
Gelaste 'Klasse A' buis S235JR Thermischv. glad | 3
Gelaste 'Klasse A' buis S235JR Thermischv. mds | 4
Gelaste Gasbuis S195T Zwart glad | 5
Gelaste Gasbuis S195T Thermischv. glad | 6
Gelaste Gasbuis S195T Zwart mds | 7
Gelaste Gasbuis S195T Thermischv. MDS | 8
Gelaste Gasbuis S195T S&M glad | 9
Gelaste Steigerbuis EN39 Thermischv. glad | 10
Gelaste Stoombuis S195T Zwart glad | 11
Gelaste Constructiebuis S235JRH Zwart glad | 12
Gelaste Constructiebuis S235JRH Thermischv. glad | 13
Gelaste Constructiebuis S355J0WP Weervast staal | 14

## Gelaste 'Klasse A' buis S23
Gelaste draadbuizen
Gelaste 'Klasse A' buis S235JR Zwart glad | [5 empty] | Geldig vanaf 16-1-2025
Artikel |  |  | KG per Meter | Verfopp (m2/mtr) | Bruto prijs per M1
[5 empty] | 0 tot 200 KG |  | 200 tot 800 KG | 800 KG en meer
Gelaste 'Klasse A' buis S235JR Zwart glad 17,2 x 1,8 mm 3/8 |  | * | 0,67 | 0,054 | 4.72 |  | 4.72 | 4.72
Gelaste 'Klasse A' buis S235JR Zwart glad 21,3 x 2 mm 1/2 |  | * | 0,95 | 0,067 | 6 |  | 6 | 6
Gelaste 'Klasse A' buis S235JR Zwart glad 26,9 x 2,35 mm 3/4 |  | * | 1,41 | 0,085 | 8.77 |  | 8.77 | 8.77
Gelaste 'Klasse A' buis S235JR Zwart glad 26,9 x 2,35 mm 3/4 S&M |  | * | 1,41 | 0,085 | * |  | * | *
Gelaste 'Klasse A' buis S235JR Zwart glad 26,9 x 2,35 mm 3/4" HL+6 SIGMA |  |  | 1,41 | 0,085 | 8.77 |  | 8.77 | 8.77
Gelaste 'Klasse A' buis S235JR Zwart glad 33,7 x 2,65 mm 1 |  | * | 2,01 | 0,106 | 12.55 |  | 12.55 | 12.55
Gelaste 'Klasse A' buis S235JR Zwart glad 33,7 x 2,65 mm 1 HL+6 Gegloeid |  | * | 2,01 | 0,106 | 12.55 |  | 12.55 | 12.55
Gelaste 'Klasse A' buis S235JR Zwart glad 33,7 x 2,65 mm 1 S&M |  | * | 2,01 | 0,106 | * |  | * | *
Gelaste 'Klasse A' buis S235JR Zwart glad 42,4 x 2,65 mm 1 1/4" |  | * | 2,58 | 0,133 | 15.99 |  | 15.99 | 15.99
Gelaste 'Klasse A' buis S235JR Zwart glad 42,4 x 2,65 mm 1 1/4" |  | * | 2,58 | 0,133 | 15.99 |  | 15.99 | 15.99
Gelaste 'Klasse A' buis S235JR Zwart glad 42,4 x 2,65 mm 1 1/4 S&M |  | * | 2,58 | 0,133 | * |  | * | *
Gelaste 'Klasse A' buis S235JR Zwart glad 42,4 x 2,65 mm 1 1/4 Sigma HL+6 |  | * | 2,58 | 0,133 | 11.05 |  | 11.05 | 11.05
Gelaste 'Klasse A' buis S235JR Zwart glad 48,3 x 2,9 mm 1 1/2 |  | * | 3,25 | 0,152 | 20.35 |  | 20.35 | 20.35
Gelaste 'Klasse A' buis S235JR Zwart glad 60,3 x 2,9 mm 2" |  | * | 4,11 | 0,189 | 25.77 |  | 25.77 | 25.77
Gelaste 'Klasse A' buis S235JR Zwart glad 60,3 x 2,9 mm 2" Sigma |  | * | 4,11 | 0,189 | * |  | * | *
Gelaste 'Klasse A' buis S235JR Zwart glad 60,3 x 2,9 mm 2" S&M |  | * | 4,11 | 0,189 | * |  | * | *
Gelaste 'Klasse A' buis S235JR Zwart glad 76,1 x 3,25 mm 2 1/2 |  | * | 5,80 | 0,239 | 32.87 |  | 32.87 | 32.87
Gelaste 'Klasse A' buis S235JR Zwart glad 88,9 x 3,25 mm 3 |  | * | 6,81 | 0,279 | 42.44 |  | 42.44 | 42.44
Gelaste 'Klasse A' buis S235JR Zwart glad 114,3 x 3,65 mm 4" |  | * | 9,89 | 0,359 | 61.7 |  | 61.7 | 61.7
« Terug naar inhoudsopgave | Pagina 2/14

## Gelaste 'Klasse A' buis S23 1
Gelaste draadbuizen
Gelaste 'Klasse A' buis S235JR Thermischv. glad | [5 empty] | Geldig vanaf 16-1-2025
Artikel |  |  | KG per Meter | Verfopp (m2/mtr) | Bruto prijs per M1
[5 empty] | 0 tot 200 KG |  | 200 tot 800 KG | 800 KG en meer
Gelaste 'Klasse A' buis S235JR Thermischv. glad 17,2 x 1,8 mm 3/8 |  | * | 0,71 | 0,054 | 10.81 |  | 10.81 | 10.81
Gelaste 'Klasse A' buis S235JR Thermischv. glad 21,3 x 2 mm 1/2 |  | * | 1,01 | 0,067 | 8.64 |  | 8.64 | 8.64
Gelaste 'Klasse A' buis S235JR Thermischv. glad 26,9 x 2,35 mm 3/4 |  | * | 1,49 | 0,085 | 9.99 |  | 9.99 | 9.99
Gelaste 'Klasse A' buis S235JR Thermischv. glad 33,7 x 2,65 mm 1" |  | * | 2,13 | 0,106 | 14.25 |  | 14.25 | 14.25
Gelaste 'Klasse A' buis S235JR Thermischv. glad 42,4 x 2,65 mm 1 1/4" |  | * | 2,73 | 0,133 | 18.23 |  | 18.23 | 18.23
Gelaste 'Klasse A' buis S235JR Thermischv. glad 60,3 x 2,9 mm 2" |  | * | 4,36 | 0,189 | 29.28 |  | 29.28 | 29.28
Gelaste 'Klasse A' buis S235JR Thermischv. glad 76,1 x 3,25 mm 2 1/2 |  | * | 6,15 | 0,239 | 40.02 |  | 40.02 | 40.02
Gelaste 'Klasse A' buis S235JR Thermischv. glad 88,9 x 3,25 mm 3 |  | * | 7,22 | 0,279 | 49.26 |  | 49.26 | 49.26
Gelaste 'Klasse A' buis S235JR Thermischv. glad 114,3 x 3,65 mm 4 |  | * | 10,40 | 0,359 | 70.95 |  | 70.95 | 70.95
Gelaste 'Klasse A' buis S235JR Thermischv. glad 48,3 x 2,9 mm 1 1/2" |  | * | 3,45 | 0,152 | 23.05 |  | 23.05 | 23.05
« Terug naar inhoudsopgave | Pagina 3/14

## Sheet4
Gelaste draadbuizen
Gelaste 'Klasse A' buis S235JR Thermischv. mds | [5 empty] | Geldig vanaf 16-1-2025
Artikel |  |  | KG per Meter | Verfopp (m2/mtr) | Bruto prijs per M1
[5 empty] | 0 tot 200 KG |  | 200 tot 800 KG | 800 KG en meer
Gelaste 'Klasse A' buis S235JR Thermischv. mds 17,2 x 1,8 mm 3/8" |  | * | 0,72 | 0,054 | 14.54 |  | 14.54 | 14.54
Gelaste 'Klasse A' buis S235JR Thermischv. mds 21,3 x 2 mm 1/2 |  | * | 1,02 | 0,067 | * |  | * | *
Gelaste 'Klasse A' buis S235JR Thermischv. mds 26,9 x 2,35 mm 3/4 |  | * | 1,50 | 0,085 | 21.09 |  | 21.09 | 21.09
Gelaste 'Klasse A' buis S235JR Thermischv. mds 33,7 x 2,65 mm 1 |  | * | 2,15 | 0,106 | 28.67 |  | 28.67 | 28.67
Gelaste 'Klasse A' buis S235JR Thermischv. mds 42,4 x 2,65 mm 1 1/4 |  | * | 2,77 | 0,133 | 12.43 |  | 12.43 | 12.43
Gelaste 'Klasse A' buis S235JR Thermischv. mds 48,3 x 2,9 mm 1 1/2 |  | * | 3,49 | 0,152 | 10.36 |  | 10.36 | 10.36
Gelaste 'Klasse A' buis S235JR Thermischv. mds 60,3 x 2,9 mm 2 |  | * | 4,43 | 0,189 | 13.08 |  | 13.08 | 13.08
Gelaste 'Klasse A' buis S235JR Thermischv. mds 76,1 x 3,25 mm 2 1/2 |  | * | 6,27 | 0,239 | * |  | * | *
« Terug naar inhoudsopgave | Pagina 4/14

## Gelaste Gasbuis S195T Zwart
Gelaste draadbuizen
Gelaste Gasbuis S195T Zwart glad | [5 empty] | Geldig vanaf 16-1-2025
Artikel |  |  | KG per Meter | Verfopp (m2/mtr) | Bruto prijs per M1
[5 empty] | 0 tot 200 KG |  | 200 tot 800 KG | 800 KG en meer
Gelaste Gasbuis S195T Zwart glad 13,5 x 2,35 mm 1/4 |  | * | 0,65 | 0,042 | 13.24 |  | 13.24 | 13.24
Gelaste Gasbuis S195T Zwart glad 17,2 x 2,35 mm 3/8 |  | * | 0,85 | 0,054 | 8.96 |  | 8.96 | 8.96
Gelaste Gasbuis S195T Zwart glad 21,3 x 2,65 mm 1/2 |  | * | 1,22 | 0,067 | 8.08 |  | 8.08 | 8.08
Gelaste Gasbuis S195T Zwart glad 26,9 x 2,65 mm 3/4 |  | * | 1,58 | 0,085 | 9.9 |  | 9.9 | 9.9
Gelaste Gasbuis S195T Zwart glad 33,7 x 3,25 mm 1" |  | * | 2,44 | 0,106 | 15.06 |  | 15.06 | 15.06
Gelaste Gasbuis S195T Zwart glad 42,4 x 3,25 mm 1 1/4 |  | * | 3,14 | 0,133 | 19.43 |  | 19.43 | 19.43
Gelaste Gasbuis S195T Zwart glad 48,3 x 3,25 mm 1 1/2 |  | * | 3,61 | 0,152 | 22.3 |  | 22.3 | 22.3
Gelaste Gasbuis S195T Zwart glad 60,3 x 3,65 mm 2 |  | * | 5,10 | 0,189 | 31.96 |  | 31.96 | 31.96
Gelaste Gasbuis S195T Zwart glad 76,1 x 3,65 mm 2 1/2" |  | * | 6,51 | 0,239 | 40.33 |  | 40.33 | 40.33
Gelaste Gasbuis S195T Zwart glad 88,9 x 4,05 mm 3 |  | * | 8,47 | 0,279 | 52.69 |  | 52.69 | 52.69
Gelaste Gasbuis S195T Zwart glad 114,3 x 4,5 mm 4 |  | * | 12,10 | 0,359 | 84.44 |  | 84.44 | 84.44
« Terug naar inhoudsopgave | Pagina 5/14

## Gelaste Gasbuis S195T Therm
Gelaste draadbuizen
Gelaste Gasbuis S195T Thermischv. glad | [5 empty] | Geldig vanaf 16-1-2025
Artikel |  |  | KG per Meter | Verfopp (m2/mtr) | Bruto prijs per M1
[5 empty] | 0 tot 200 KG |  | 200 tot 800 KG | 800 KG en meer
Gelaste Gasbuis S195T Thermischv. glad 13,5 x 2,35 mm 1/4 |  | * | 0,70 | 0,042 | * |  | * | *
Gelaste Gasbuis S195T Thermischv. glad 17,2 x 2,35 mm 3/8 |  | * | 0,90 | 0,054 | 13.23 |  | 13.23 | 13.23
Gelaste Gasbuis S195T Thermischv. glad 21,3 x 2,65 mm 1/2 |  | * | 1,29 | 0,067 | 14.85 |  | 14.85 | 14.85
Gelaste Gasbuis S195T Thermischv. glad 26,9 x 2,65 mm 3/4 |  | * | 1,67 | 0,085 | 11.26 |  | 11.26 | 11.26
Gelaste Gasbuis S195T Thermischv. glad 33,7 x 3,25 mm 1 |  | * | 2,59 | 0,106 | 17.36 |  | 17.36 | 17.36
Gelaste Gasbuis S195T Thermischv. glad 42,4 x 3,25 mm 1 1/4" |  | * | 3,33 | 0,133 | 22.3 |  | 22.3 | 22.3
Gelaste Gasbuis S195T Thermischv. glad 48,3 x 3,25 mm 1 1/2" |  | * | 3,83 | 0,152 | 25.59 |  | 25.59 | 25.59
Gelaste Gasbuis S195T Thermischv. glad 60,3 x 3,65 mm 2" |  | * | 5,41 | 0,189 | 36.16 |  | 36.16 | 36.16
Gelaste Gasbuis S195T Thermischv. glad 76,1 x 3,65 mm 2 1/2" |  | * | 6,90 | 0,239 | 43.71 |  | 43.71 | 43.71
Gelaste Gasbuis S195T Thermischv. glad 88,9 x 4,05 mm 3 |  | * | 8,98 | 0,279 | 94.57 |  | 94.57 | 94.57
Gelaste Gasbuis S195T Thermischv. glad 114,3 x 4,5 mm 4 |  | * | 12,80 | 0,359 | 87.31 |  | 87.31 | 87.31
« Terug naar inhoudsopgave | Pagina 6/14

## Gelaste Gasbuis S195T Zwart 1
Gelaste draadbuizen
Gelaste Gasbuis S195T Zwart mds | [5 empty] | Geldig vanaf 16-1-2025
Artikel |  |  | KG per Meter | Verfopp (m2/mtr) | Bruto prijs per M1
[5 empty] | 0 tot 200 KG |  | 200 tot 800 KG | 800 KG en meer
Gelaste Gasbuis S195T Zwart mds 13,5 x 2,35 mm 1/4 |  | * | 0,65 | 0,042 | * |  | * | *
Gelaste Gasbuis S195T Zwart mds 17,2 x 2,35 mm 3/8 |  | * | 0,86 | 0,054 | 6.67 |  | 6.67 | 6.67
Gelaste Gasbuis S195T Zwart mds 21,3 x 2,65 mm 1/2" |  | * | 1,23 | 0,067 | 13.63 |  | 13.63 | 13.63
Gelaste Gasbuis S195T Zwart mds 26,9 x 2,65 mm 3/4 |  | * | 1,59 | 0,085 | 16.75 |  | 16.75 | 16.75
Gelaste Gasbuis S195T Zwart mds 33,7 x 3,25 mm 1 |  | * | 2,46 | 0,106 | 25.86 |  | 25.86 | 25.86
Gelaste Gasbuis S195T Zwart mds 42,4 x 3,25 mm 1 1/4 |  | * | 3,17 | 0,133 | 33.22 |  | 33.22 | 33.22
Gelaste Gasbuis S195T Zwart mds 48,3 x 3,25 mm 1 1/2 |  | * | 3,65 | 0,152 | 38.2 |  | 38.2 | 38.2
Gelaste Gasbuis S195T Zwart mds 60,3 x 3,65 mm 2 |  | * | 5,17 | 0,189 | 54.19 |  | 54.19 | 54.19
Gelaste Gasbuis S195T Zwart mds 76,1 x 3,65 mm 2 1/2 |  | * | 6,63 | 0,239 | * |  | * | *
Gelaste Gasbuis S195T Zwart mds 88,9 x 4,05 mm 3 |  | * | 8,64 | 0,279 | * |  | * | *
Gelaste Gasbuis S195T Zwart mds 114,3 x 4,5 mm 4 |  | * | 12,40 | 0,359 | * |  | * | *
Gelaste Gasbuis S195T Zwart mds 139,7 x 4,85 mm 5 |  | * | 16,70 | 0,439 | * |  | * | *
Gelaste Gasbuis S195T Zwart mds 165,1 x 4,85 mm 6 |  | * | 19,80 | 0,519 | * |  | * | *
« Terug naar inhoudsopgave | Pagina 7/14

## Gelaste Gasbuis S195T Therm 1
Gelaste draadbuizen
Gelaste Gasbuis S195T Thermischv. MDS | [5 empty] | Geldig vanaf 16-1-2025
Artikel |  |  | KG per Meter | Verfopp (m2/mtr) | Bruto prijs per M1
[5 empty] | 0 tot 200 KG |  | 200 tot 800 KG | 800 KG en meer
Gelaste Gasbuis S195T Thermischv. MDS 17,2 x 2,35 mm 3/8 |  | * | 0,91 | 0,054 | 14.5 |  | 14.5 | 14.5
Gelaste Gasbuis S195T Thermischv. MDS 21,3 x 2,65 mm 1/2 |  | * | 1,30 | 0,067 | 9.25 |  | 9.25 | 9.25
Gelaste Gasbuis S195T Thermischv. MDS 26,9 x 2,65 mm 3/4 |  | * | 1,69 | 0,085 | 12.02 |  | 12.02 | 12.02
Gelaste Gasbuis S195T Thermischv. MDS 33,7 x 3,25 mm 1 |  | * | 2,61 | 0,106 | 29.77 |  | 29.77 | 29.77
Gelaste Gasbuis S195T Thermischv. MDS 42,4 x 3,25 mm 1 1/4 |  | * | 3,36 | 0,133 | 44.22 |  | 44.22 | 44.22
Gelaste Gasbuis S195T Thermischv. MDS 48,3 x 3,25 mm 1 1/2 |  | * | 3,87 | 0,152 | 43.59 |  | 43.59 | 43.59
Gelaste Gasbuis S195T Thermischv. MDS 60,3 x 3,65 mm 2 |  | * | 5,48 | 0,189 | 38.91 |  | 38.91 | 38.91
Gelaste Gasbuis S195T Thermischv. MDS 76,1 x 3,65 mm 2 1/2 |  | * | 7,02 | 0,239 | 49.85 |  | 49.85 | 49.85
Gelaste Gasbuis S195T Thermischv. MDS 88,9 x 4,05 mm 3 |  | * | 9,15 | 0,279 | 64.97 |  | 64.97 | 64.97
Gelaste Gasbuis S195T Thermischv. MDS 114,3 x 4,5 mm 4 |  | * | 13,10 | 0,359 | 93.01 |  | 93.01 | 93.01
« Terug naar inhoudsopgave | Pagina 8/14

## Gelaste Gasbuis S195T S&M g
Gelaste draadbuizen
Gelaste Gasbuis S195T S&M glad | [5 empty] | Geldig vanaf 16-1-2025
Artikel |  |  | KG per Meter | Verfopp (m2/mtr) | Bruto prijs per M1
[5 empty] | 0 tot 200 KG |  | 200 tot 800 KG | 800 KG en meer
Gelaste Gasbuis S195T S&M glad 17,2 x 2,35 mm 3/8 |  | * | 0,85 | 0,054 | 9.9 |  | 9.9 | 9.9
Gelaste Gasbuis S195T S&M glad 21,3 x 2,65 mm 1/2 |  | * | 1,22 | 0,067 | 14.24 |  | 14.24 | 14.24
Gelaste Gasbuis S195T S&M glad 26,9 x 2,65 mm 3/4 |  | * | 1,58 | 0,085 | 17.62 |  | 17.62 | 17.62
Gelaste Gasbuis S195T S&M glad 33,7 x 3,25 mm 1 |  | * | 2,44 | 0,106 | 25.86 |  | 25.86 | 25.86
Gelaste Gasbuis S195T S&M glad 42,4 x 3,25 mm 1 1/4 |  | * | 3,14 | 0,133 | 33.36 |  | 33.36 | 33.36
Gelaste Gasbuis S195T S&M glad 48,3 x 3,25 mm 1 1/2 |  | * | 3,61 | 0,152 | 38.2 |  | 38.2 | 38.2
Gelaste Gasbuis S195T S&M glad 60,3 x 3,65 mm 2 |  | * | 5,10 | 0,189 | 54.05 |  | 54.05 | 54.05
Gelaste Gasbuis S195T S&M glad 76,1 x 3,65 mm 2 1/2 |  | * | 6,51 | 0,239 | 68.88 |  | 68.88 | 68.88
Gelaste Gasbuis S195T S&M glad 88,9 x 4,05 mm 3 |  | * | 8,47 | 0,279 | 89.74 |  | 89.74 | 89.74
Gelaste Gasbuis S195T S&M glad 114,3 x 4,5 mm 4 |  | * | 12,10 | 0,359 | 130.93 |  | 130.93 | 130.93
« Terug naar inhoudsopgave | Pagina 9/14

## Gelaste Steigerbuis EN39 Th
Gelaste draadbuizen
Gelaste Steigerbuis EN39 Thermischv. glad | [5 empty] | Geldig vanaf 16-1-2025
Artikel |  |  | KG per Meter | Verfopp (m2/mtr) | Bruto prijs per M1
[5 empty] | 0 tot 200 KG |  | 200 tot 800 KG | 800 KG en meer
Gelaste Steigerbuis EN39 Thermischv. glad 48,3 x 3,2 mm 1 1/2" |  | * | 3,83 | 0,152 | * |  | * | *
« Terug naar inhoudsopgave | Pagina 10/14

## Gelaste Stoombuis S195T Zwa
Gelaste draadbuizen
Gelaste Stoombuis S195T Zwart glad | [5 empty] | Geldig vanaf 16-1-2025
Artikel |  |  | KG per Meter | Verfopp (m2/mtr) | Bruto prijs per M1
[5 empty] | 0 tot 200 KG |  | 200 tot 800 KG | 800 KG en meer
Gelaste Stoombuis S195T Zwart glad 17,2 x 2,9 mm 3/8 |  | * | 1,02 | 0,054 | 6.62 |  | 6.62 | 6.62
Gelaste Stoombuis S195T Zwart glad 21,3 x 3,25 mm 1/2 |  | * | 1,45 | 0,067 | 15.21 |  | 15.21 | 15.21
Gelaste Stoombuis S195T Zwart glad 26,9 x 3,25 mm 3/4 |  | * | 1,90 | 0,085 | 19.11 |  | 19.11 | 19.11
Gelaste Stoombuis S195T Zwart glad 33,7 x 4,05 mm 1 |  | * | 2,97 | 0,106 | 29.71 |  | 29.71 | 29.71
Gelaste Stoombuis S195T Zwart glad 42,4 x 4,05 mm 1 1/4 |  | * | 3,84 | 0,133 | 38.33 |  | 38.33 | 38.33
Gelaste Stoombuis S195T Zwart glad 48,3 x 4,05 mm 1 1/2 |  | * | 4,43 | 0,152 | 46.31 |  | 46.31 | 46.31
Gelaste Stoombuis S195T Zwart glad 60,3 x 4,5 mm 2 |  | * | 6,17 | 0,189 | 61.65 |  | 61.65 | 61.65
Gelaste Stoombuis S195T Zwart glad 76,1 x 4,5 mm 2 1/2 |  | * | 7,90 | 0,239 | 78.89 |  | 78.89 | 78.89
Gelaste Stoombuis S195T Zwart glad 88,9 x 4,85 mm 3 |  | * | 10,10 | 0,279 | 100.86 |  | 100.86 | 100.86
Gelaste Stoombuis S195T Zwart glad 114,3 x 5,4 mm 4 |  | * | 14,50 | 0,359 | 144.8 |  | 144.8 | 144.8
« Terug naar inhoudsopgave | Pagina 11/14

## Gelaste Constructiebuis S23
Gelaste draadbuizen
Gelaste Constructiebuis S235JRH Zwart glad | [5 empty] | Geldig vanaf 16-1-2025
Artikel |  |  | KG per Meter | Verfopp (m2/mtr) | Bruto prijs per M1
[5 empty] | 0 tot 200 KG |  | 200 tot 800 KG | 800 KG en meer
Gelaste Constructiebuis S235JRH Zwart glad 26,9 x 2 mm 3/4 |  | * | 1,22 | 0,085 | 27.72 |  | 27.72 | 27.72
Gelaste Constructiebuis S235JRH Zwart glad 33,7 x 2,25 mm 1 |  | * | 1,73 | 0,106 | 12.22 |  | 12.22 | 12.22
Gelaste Constructiebuis S235JRH Zwart glad 42,4 x 2,25 mm 1 1/4" |  | * | 2,22 | 0,133 | 16.62 |  | 16.62 | 16.62
Gelaste Constructiebuis S235JRH Zwart glad 48,3 x 2,5 mm 1 1/2" |  | * | 2,81 | 0,152 | 18.72 |  | 18.72 | 18.72
Gelaste Constructiebuis S235JRH Zwart glad 60,3 x 2,5 mm 2 |  | * | 3,54 | 0,189 | 23.72 |  | 23.72 | 23.72
Gelaste Constructiebuis S235JRH Zwart glad 60,3 x 2,5 mm 2 HL+6 S&M |  |  | 3,54 | 0,189 | 23.72 |  | 23.72 | 23.72
Gelaste Constructiebuis S235JRH Zwart glad 76,1 x 2,9 mm 2 1/2 |  | * | 5,20 | 0,239 | 16.31 |  | 16.31 | 16.31
« Terug naar inhoudsopgave | Pagina 12/14

## Gelaste Constructiebuis S23 1
Gelaste draadbuizen
Gelaste Constructiebuis S235JRH Thermischv. glad | [5 empty] | Geldig vanaf 16-1-2025
Artikel |  |  | KG per Meter | Verfopp (m2/mtr) | Bruto prijs per M1
[5 empty] | 0 tot 200 KG |  | 200 tot 800 KG | 800 KG en meer
Gelaste Constructiebuis S235JRH Thermischv. glad 26,9 x 2 mm 3/4 |  | * | 1,29 | 0,085 | * |  | * | *
Gelaste Constructiebuis S235JRH Thermischv. glad 33,7 x 2,25 mm 1 |  | * | 1,83 | 0,106 | 29.32 |  | 29.32 | 29.32
Gelaste Constructiebuis S235JRH Thermischv. glad 42,4 x 2,00 mm |  | * | 1,99 | 0,133 | * |  | * | *
Gelaste Constructiebuis S235JRH Thermischv. glad 42,4 x 2,25 mm 1 1/4 |  | * | 2,35 | 0,133 | * |  | * | *
Gelaste Constructiebuis S235JRH Thermischv. glad 48,3 x 2,0 mm HL+6 |  |  | 2,28 | 0,152 | 36.9 |  | 36.9 | 36.9
Gelaste Constructiebuis S235JRH Thermischv. glad 48,3 x 2,5 mm 1 1/2" |  | * | 2,94 | 0,152 | 4.43 |  | 4.43 | 4.43
Gelaste Constructiebuis S235JRH Thermischv. glad 48,3 x 4 mm |  | * | 4,63 | 0,152 | 4.43 |  | 4.43 | 4.43
« Terug naar inhoudsopgave | Pagina 13/14

## Gelaste Constructiebuis S35
Gelaste draadbuizen
Gelaste Constructiebuis S355J0WP Weervast staal | [5 empty] | Geldig vanaf 16-1-2025
Artikel |  |  | KG per Meter | Verfopp (m2/mtr) | Bruto prijs per M1
[5 empty] | 0 tot 200 KG |  | 200 tot 800 KG | 800 KG en meer
Gelaste Constructiebuis S355J0WP Weervast staal 30,0 x 2,00 mm HL+6 |  | * | 1,38 | 0,133 | * |  | * | *
Gelaste Constructiebuis S355J0WP Weervast staal 42,4 x 2,00 mm HL+6 |  | * | 1,80 | 0,133 | * |  | * | *
Gelaste Constructiebuis S355J0WP Weervast staal 101,6 x 3,00 mm HL+6 |  | * | 7,29 | 0,133 | * |  | * | *
Gelaste Constructiebuis S355J0WP Weervast staal 219,1 x 10,00 mm |  | * | 51,60 | 0,133 | * |  | * | *
Gelaste Constructiebuis S355J0WP Weervast staal 323,9 x 12,50 mm |  | * | 96,00 | 0,133 | * |  | * | *
Gelaste Constructiebuis S355J0WP Weervast staal 406,4 x 12,50 mm |  | * | 121,00 | 0,133 | * |  | * | *
« Terug naar inhoudsopgave | Pagina 14/14